## FINISHING
JAYASHREE POLYMERS PVT. LTD.
WORK INSTRUCTION FOR PHOSPATING PROCESS
a) | Part Name : | Bonded Bump Stop_DIA 37 PS |  |  |  | Doc No :- | W03MLD969
b) | Part No : | F2BW026020 |  |  |  | Rev No :- | 0
c) | Process : | Phospating & Bonding Process |  |  |  | Rev Date :- | 06.03.2024
| स्टोर से मटेरियल ले I get material from store |  | स्टोर से लिए हुए पार्ट को ३ मिनट शॉट ब्लास्टिंग करे। Shot blasting the part taken from the store for 3 minutes. | रॉड में लगाए हुए ओके पार्ट को वीम लिक्विड टैंक में २-३ मिनट के लिए रखे I Place the OK part of the rod in the Veem liquid tank for 2-3 minutes. | शॉट ब्लास्टिंग किये हुए पार्ट को फोस्पेटिंग करे। Phosphating the shot blasted part. | फोस्पेटिंग किये हुए पार्ट को बॉन्डिंग डिपार्टमेंट फोटो में दिखाए अनुसार लगाए। kept the phosphating part in bonding department as shown in the photo
[5 empty] | पार्ट को ओवन में से निकाल के प्लास्टिक बैग में पैक करे और मोल्डिंग को दे। Take the part out of the oven, pack it in a plastic bag and give it to molding. | पार्ट के ऊपर स्प्रे की सहायता से २०५ और ६२२० बॉन्ड मारे और उसे ओवन में रखे। Spray the part with 205 and 6220 bond and place it in the oven.
SAFETY INSTRUCTION
NOTE: Mark √ below applicable PPE.
Prepared By : | Mr. Sanjay Doke
Approved By : | Mr. Arshi Azad
START
1
2
3
4
6
5
7
NEXT PROCESS MOULDING